## расчет
[9 empty] | #REF! | #VALUE!
5
тип заготовки |  |  |  | k85 |  | Суммарное обжатие |  |  |  |  | 89.44%
диаметр заготовки |  |  |  | 4 |  | ср.велич.единичного обжатия |  |  |  |  | 22.1%
диаметр готовой проволоки |  |  |  | 1.3 |  | Обжатие в последней волоке |  |  |  |  | 20% |  |  |  |  | `
1 ед. обжатие |  |  |  | 0% |  | № блока перед намоткой |  |  |  |  | 9
количество переходов |  |  |  | 9 |  | № блока со средним обжатием |  |  |  |  | No. 5
σв Н/мм2 |  |  |  | 0 |  | Входная скорость |  |  |  |  | 0.950625
скорость волочения, м/с |  |  |  | 9
начать с блока № |  |  |  | 1 |  | KG / HOUR |  |  |  | 337.832352
Коэф.распр. отн.обж. по переходам |  |  |  | 0.5253508 |  | TONNES / 8 HR (75% UTILZN.) |  |  |  | 3.040491168
содержание углерода,% |  |  | 0.75 | 0.85
σв кгс/мм2патен.загот |  |  | 130 | 133 | 1275.3 | 1304.73
10 |  |  | блок | блок | блок | блок | блок | блок | блок | блок | блок | блок | BLOCK | ВСР ГП, Н/мм2
|  |  | 1 | 2 | 3 | 4 | 5 | 6 | 7 | 8 | 9 | 10 | 11
общее обжатие,% |  |  | 24.2% | 42.15% | 55.54% | 65.6% | 73.2% | 78.99% | 83.41% | 86.81% | 89.45% | OMIT | 89.44%
ед обжатие |  |  | 24.2% | 23.68% | 23.15% | 22.63% | 22.1% | 21.58% | 21.05% | 20.53% | 20% | OMIT | 19.89%
диаметр по переходам, мм | 4 | 1.3 | 3.482463 | 3.042377 | 2.667037 | 2.34598 | 2.070567 | 1.833638 | 1.62925 | 1.452453 | 1.299113 | OMIT | 1.3
σв кгс/мм² | 0.75 | 130 | 146.6589 | 160.4627 | 172.3165 | 182.8838 | 192.6698 | 202.0776 | 211.4476 | 221.088 | 231.3004 | OMIT | 231.1261 | 2218.297
| 0.85 | 133 | 151.1844 | 166.2657 | 179.2292 | 190.7975 | 201.5213 | 211.8406 | 222.1277 | 232.7199 | 243.948 | OMIT | 243.7672 | 2342.306
σв кгс/мм² |  |  | 411.8 | 411.8 | 411.8 | 411.8 | 411.8 | 411.8 | 411.8 | 411.8 | 411.8
скорость по блокам |  |  | 1.254169 | 1.643249 | 2.138313 | 2.763634 | 3.547732 | 4.523787 | 5.72999 | 7.209833 | 9
MAX скорость |  |  | 1.6 | 2.01 | 2.56 | 3.18 | 4.03 | 4.97 | 6.14 | 7.75 | 9.58
MIN скорость |  |  | 0.8 | 1.005 | 1.28 | 1.59 | 2.015 | 2.485 | 3.07 | 3.875 | 4.79 |  |  |  | `
? Усилие волочение Н |  |  | 0 | 1684.564 | 1273.119 | 968.6949 | 742.0287 | 572.2015 | 444.1721 | 347.0621 | #REF!
мощность |  |  | 0 | 2.765443 | 2.719657 | 2.674493 | 2.629938 | 2.58598 | 2.542606 | 2.499807 | #REF!
полезная мощность |  |  | 103 | 103 | 103 | 103 | 103 | 103 | 103 | 103 | 103
temp rise 'F |  |  | 0 | 110.1042 | 108.2813 | 106.4831 | 104.7092 | 102.959 | 101.2321 | #REF! | #REF! |  |  | `
temp rise 'C |  |  | -17.77778 | 43.39123 | 42.37849 | 41.37949 | 40.39398 | 39.42166 | 38.46229 | #REF! | #REF!
STRAIN (напряжение |  |  | 0.2771089 | 0.5473107 | 0.8106528 | 1.067182 | 1.316944 | 1.559985 | 1.796349 | 2.026081 | 2.249225 |  |  |  | `
Площадь поперечного сечения до входа в волоку mm² |  |  | 12.568 | 9.526191 | 7.270632 | 5.587327 | 4.323097 | 3.367632 | 2.64103 | 2.085074 | #REF! | #REF!
диаметр блока mm |  |  | 900 | 900 | 900 | 900 | 900 | 900 | 900 | 900 | 900
BLOCK RPM (мощность) |  |  | 26.59016 | 34.83919 | 45.33526 | 58.59294 | 75.21694 | 95.91067 | 121.4839 | 152.8587 | 190.8127
MOTOR RPM (мощность) |  |  | 1348.232 | 1406.163 | 1436.679 | 1494.796 | 1514.169 | 1565.576 | 1605.144 | ` | 1615.866
WIRE ELONGN. |  |  |  | 846.7% |  | POWER REQ (Kw) |  |  |  | #REF!
[6 empty] | POWER AVAILABLE (Kw) |  |  |  | 927
Проверочный расчет
ALTERNATIVE DIE SIZES MAY BE ENTERED IN THIS TABLE
ROD TYPE |  |  |  | k85 |  | TOTAL R in AREA |  |  |  | 89.44%
ROD SIZE |  |  |  | 9.8 |  | AVERAGE REDN. |  |  |  | 22.1%
FINAL SIZE |  |  |  | 4.1
1st DIE REDN.(OPT) |  |  |  | 0%
No OF DIES |  |  |  | 8 |  | INLET SPEED |  |  |  | 0.950625
INITIAL TENSILE |  |  |  | 0
M/C SPEED |  |  |  | 9 |  | KG / HOUR |  |  |  | 0
TAPER |  |  |  | 0.5253508 |  | TONNES / 8 HR (75% UTILZN.) |  |  |  | 0
|  |  | BLOCK | BLOCK | BLOCK | BLOCK | BLOCK | BLOCK | BLOCK | BLOCK | R/DIE
|  |  | 1 | 2 | 3 | 4 | 5 | 6 | 7 | 8 | 9
общее обжатие,% |  |  | 66.76% | 72.92% | 77.97% | 82.07% | 85.36% | 87.96% | 90.12% | 91.84% | 100% | 100%
ед обжатие |  |  | -99.52% | 18.52% | 18.65% | 18.61% | 18.35% | 17.8% | 17.94% | 17.36% | 100% | #DIV/0!
диаметр по переходам, мм |  |  | 5.65 | 5.1 | 4.6 | 4.15 | 3.75 | 3.4 | 3.08 | 2.8
σв кгс/мм² |  |  | 127.7856 | 196.3838 | 205.5816 | 214.8737 | 224.2875 | 233.7548 | 244.8737 | 256.0981 | #NUM! | #NUM!
|  |  | 132.3111 | 201.6774 | 211.6475 | 221.7285 | 231.9573 | 242.2704 | 254.3251 | 266.5597 | #NUM! | #NUM!
TENSILE N/mm² |  |  | 411.8 | 411.8 | 411.8 | 411.8 | 411.8 | 411.8 | 411.8 | 411.8 | #DIV/0!
ACT. BLK SPD |  |  | 1.058814 | 1.2995 | 1.597353 | 1.962549 | 2.403556 | 2.923875 | 3.562995 | 4.311224 | 20
MAX BLK SPD |  |  | 4.74 | 6.22 | 8 | 10.08 | 12.36 | 15.1 | 18.26 | 19.64 | 20
MIN BLK SPD |  |  | 0.8 | 1.005 | 1.28 | 1.59 | 2.015 | 2.485 | 3.07 | 3.875 | 6.67
POWER REQ |  |  | 0 | 5.014427 | 5.035112 | 5.028755 | 4.985908 | 4.895798 | 4.918866 | 4.824873 | #REF!
POWER AVAIL |  |  | 45 | 45 | 45 | 45 | 45 | 45 | 45 | 45 | 45
STRAIN |  |  | -0.6907224 | -0.4858924 | -0.2795239 | -0.07362795 | 0.129077 | 0.3250379 | 0.5227295 | 0.7133499 | #DIV/0!
DIE AREA mm² |  |  | 12.568 | 25.07512375 | 20.430855 | 16.62118 | 13.52827375 | 11.04609375 | 9.08038 | 7.4515672 | #REF!
BLOCK DIA mm |  |  | 550 | 550 | 550 | 550 | 550 | 550 | 550 | 550 | 550
BLOCK RPM |  |  | 36.78567 | 45.14766 | 55.49578 | 68.18352 | 83.50511 | 101.5822 | 123.7868 | 149.782 | 694.8466
MOTOR RPM |  |  | 469.095 | 438.738 | 419.3053 | 408.8644 | 408.3711 | 406.6317 | 409.764 | 460.9761 | 2100
WIRE ELONGN. |  |  |  | 846.7% |  | POWER REQ (Kw) |  |  |  | #REF!
[6 empty] | POWER AVAILABLE (Kw) |  |  |  | 405
INIT. TENS. & STRAIN FACTORS
QUALITY |  |  |  | INIT | STRAIN |  | CONST
D8-2 |  |  |  | 491 | 156 |  | 491
FM5 |  |  |  | 491 | 156 |  | 491
K07 |  |  |  | 500 | 156 |  | 500
K20 |  |  |  | 486 | 250 |  | 530
K25 |  |  |  | 537 | 258.8 |  | 582
K30 |  |  |  | 589 | 273.5 |  | 633
K35 |  |  |  | 640 | 288.3 |  | 678
K40 |  |  |  | 691 | 300 |  | 730
K45 |  |  |  | 742 | 311.8 |  | 776
K50 |  |  |  | 794 | 323.5 |  | 833
K55 |  |  |  | 845 | 335.3 |  | 879
K60 |  |  |  | 896 | 347.1 |  | 926
K65 |  |  |  | 948 | 352.9 |  | 984
K70 |  |  |  | 999 | 370.6 |  | 1029
K75 |  |  |  | 1050 | 376.5 |  | 1087
K80 |  |  |  | 1102 | 396.2 |  | 1128
K85 |  |  |  | 1153 | 411.8 |  | 1176
KR06 |  |  |  | 330 | 171 |  | 491
R09 |  |  |  | 325 | 171 |  | 491
ед обжатие |  |  | -38.06% | 20.14% | 18.14% | 19.94% | 16.87% | 15.48% | 16.77% | 71.83% | 100% | #DIV/0!
диаметр по переходам, мм |  |  | 4.7 | 4.2 | 3.8 | 3.4 | 3.1 | 2.85 | 2.6 | 1.38
ед обжатие |  |  | -370.9% | 24.74% | 19.41% | 21.75% | 18.46% | 17.32% | 16.75% | 15.84% | 100% | #DIV/0!
диаметр по переходам, мм |  |  | 8.68 | 7.53 | 6.76 | 5.98 | 5.4 | 4.91 | 4.48 | 4.11
8.55 | 7.55 | 6.7 | 6 | 5.4 | 4.9 | 4.45
-4.38